## Sheet1 (2)
[5 empty] | 温度特性 | [13 empty] | 機械特性 |  |  |  | 電気特性 | [5 empty] | 光学特性 | 化学特性
1 | 2 | 3 | 4 | 5 | 6 |  | 7 |  |  |  | 8 |  |  | 9 | 10 |  |  |  | 11 | 12 | 13 |  | 14 |  |  | 15 |  |  | 16 | 17
ガラス コード 番号 | ガラスの種類 | 色 | 主用途 | 成形法 | 熱膨張係数 X10-7 / ℃ |  | 使用温度 (機械的条件のみ考慮) |  |  |  | 耐熱衝撃性 15cm角板 |  |  | 耐熱 応力 性℃ | 特性温度 |  |  |  | ヌープ 硬度 KHN100 | 密度 g / cm2 | ヤング 率 ×103 kg / mm2 | ポア ソン比 | [6 empty] | 屈折率
[5 empty] | 0～ 300℃ | 25℃～ 設定温度 (歪点+5℃) | 徐冷ガラス |  | 強化ガラス |  | 徐冷ガラス | [11 empty] | 体積抵抗率 logρ Ω ・cm |  |  | 誘電特性 １MHＺ, 20℃ |  |  |  | 耐腐食性
[7 empty] | 常用 ℃ | 最高 ℃ | 常用 ℃ | 最高 ℃ | 3.2mm厚 ℃ | 6.4mm厚 ℃ | 12.7mm厚 ℃ |  | 歪点 ℃ | 徐冷点 ℃ | 軟化点 ℃ | 作業点 ℃ |  |  |  |  | 25℃ | 250℃ | 350℃ | 力率 ％ | 誘電率 | 損率 ％ |  | 分類 | 風化 | 耐水 | 耐酸
0211※ | 亜鉛ホウケイ酸 | 透明 | マイクロシート | S | 74 | 84 | － | － | － | － | － | － | － | 20 | 508 | 550 | 720 | 100 | 608 | 2.57 | 7.59 | 0.22 | － | 8.3 | 6.7 | － | 6.7 | 0.46 | 1.523 | － | 1 | － | 2
1723 | アルミノケイ酸 | 透明 | 電子管 | BT | 46 | 54 | 200 | 650 | 400 | 450 | 125 | 100 | 70 | 26 | 665 | 710 | 908 | 1168 | 514 | 2.64 | 8.8 | 0.24 | 17.+ | 13.5 | 11.3 | 0.16 | 6.3 | 1 | 1.547 | Ⅰ | 1 | 1 | 3
7056 | ホウケイ酸 | 透明 | フェイスプレート | PU | 51.5 | 56 | 200 | 460 | － | － | － | － | － | 33 | 472 | 512 | 718 | 1058 | － | 2.29 | 6.5 | 0.28 | － | 10.2 | 8.3 | 0.26 | 5.7 | 1.5 | 1.487 | Ⅱ | 2 | 2 | 4
7059 | バリウムホウケイ酸 | 透明 | 薄膜用基板 | S | 46 | 50.1 | － | － | － | － | － | － | － | 32 | 593 | 639 | 844 | 1160 | － | 2.76 | 6.89 | 0.22 | － | 13.1 | 11 | 0.27 | 5.84 | 0.1 | 1.53 | － | 1 | － | 4
7070 | ホウケイ酸 | 透明 | 低損失(電気用) | P | 32 | 39 | 230 | 430 | 230 | 230 | 180 | 150 | 100 | 66 | 456 | 496 | － | 1068 | － | 2.13 | 5.2 | 0.21 | 17.+ | 11.2 | 9.1 | － | 4.1 | 0.25 | 1.469 | Ⅰ | 2 | 2 | 2
7251※ | ホウケイ酸 | 透明 | シールドビームランプ | P | 36.5 | 39.3 | 230 | 460 | 260 | 260 | 160 | 130 | 90 | 48 | 522 | 566 | 808 | 1192 | 451 | 2.27 | 6.5 | 0.28 | － | 8 | 6.5 | 0.06 | 4.6 | 0.45 | 1.476 | Ⅰ | 1 | 2 | 2
7740 | ホウケイ酸 | 透明 | 一般用 | BPRU | 32.5 | 37 | 230 | 490 | 260 | 290 | 160 | 130 | 90 | 54 | 510 | 560 | 821 | 1252 | 418 | 2.23 | 6.4 | 0.2 | 15 | 8.1 | 6.6 | － | 4.6 | 0.4 | 1.474 | Ⅰ | 1 | 1 | 1
7913 | ９６％ケイ酸 | 透明 | 高温用 | BPRT | 7.5 | 5.1 | 900 | 1200 | － | － | － | － | － | 220 | 890 | 1020 | 1530 | － | 487 | 2.18 | 6.9 | 0.16 | 17.+ | 9.7 | 8.1 | － | 3.8 | 0.04 | 1.458 | Ⅰ | 1 | 1 | 1
7980 | 石英ガラス | 透明 | 超音波 | U | 5.5 | 3.5 | 900 | 1100 | － | － | － | － | － | 286 | 990 | 1094 | 1580 | － | 489 | 2.2 | 7.4 | 0.17 | 17.+ | 11.8 | 10.2 | 0.04 | 3.8 | － | 1.459 | Ⅰ | 1 | 1 | 1
7972 | チタンケイ酸 | 透明 | 超音波 | U | 0.3 | -2 | 800 | 1100 | － | － | － | － | － | 1000 | － | 1000 | 1500 | － | 459 | 2.21 | 6.9 | － | 20 | 12.2 | 10.1 | 0.01 | 4.0※※ | ＜0.008※※ | 1.484 | － | 1 | 1 | 1
8092 | ホウケイ酸 | 透明 | 化学強化用・レンズモールド | P | 95 | － | － | － | － | － | － | － | － | － | 505 | 545 | 735 | － | － | 2.62 | － | － | － | － | － | － | － | － | 1.523 | － | － | 3 | 3
80152 | ホウケイ酸 | 透明 | ＵＶカットフィルター | P | 68 | － | － | － | － | － | － | － | － | － | 469 | 502 | 655 | － | － | 2.48 | － | － | － | － | － | － | － | － | 1.523 | － | － | 3 | 4
9658 | ガラスセラミック | 白 | 工作加工用 | C | 94 | － | － | － | － | － | － | － | － | － | － | － | － | － | 250 | 2.52 | － |  | 14 | － | － | － | 5.68 | 0.7 | － | － | － | － | －
ガラスの諸特性表における注記
| 第1列 | 第5列 |  | 第7列 |  |  |  | 第9列 |  |  |  |  | 第15列 |  |  |  |  | 第17列
| ※現在製造中止 | B-ﾌﾞﾛｰ/C鋳造/P-ﾌﾟﾚｽ/R-ﾛｰﾙｱｳﾄ板/ |  | 最高使用温度-この数値は機械的安定性の |  |  |  | 耐熱応用力(℃)とは、管または固定された板の両面間 |  |  |  |  | ※1ｋHＺでの数値 |  |  |  |  | 風化は主として”くもり”によって決定されます。ﾎｳｹ
|  |  |  | 考慮のみに基づいていますので、熱衝撃のかかる |  |  |  | の温度差で低温側の面に0.7kg/mm2の引張り応力を |  |  |  |  | ※※10ｋHＺでの数値 |  |  |  |  | ｲ酸ｶﾞﾗｽは熱履歴によって結果が異なる場合があり
|  | S-ﾀﾞｳﾝﾄﾞﾛｰおよびﾌｰｼﾞｮﾝ板/T-および棒 |  | 場合は最終設計に先立ち試験を行って下さい。 |  |  |  | 発生させるものをいいます。 | [9 empty] | ます。
第16列
|  | U-塊 | [5 empty] | 第11列 |  |  |  |  | 屈折率はﾅﾄﾘｳﾑ黄線(589.3mm)またはﾍﾘｳﾑ黄 |  |  |  |  | (注)：表中の数値はすべて通常の生産工程に伴なる
[8 empty] | 改定ASTM規格により測定 |  |  |  |  | 線(587.6mm)のいずれかによります。これら波長での |  |  |  |  | 変動があります。
値は小数点以下3位まで変わりません。
ガラスの諸特性表